## classi resistenza Vickers
Classe di resistenza | 14H | 22H | 33H | 45H
Durezza Vickers, HV min. | 140 | 220 | 330 | 450

## specifiche dell'acciaio
SPECIFICHE DELL'ACCIAIO
Classe di resistenza | Materiale | Trattamento termico | Composizione chimica % (m/m)
|  |  | C |  | P | S
|  |  | max. | min. | max. | max.
14H | Acciaio al carbonio1), 2) | - | 0.5 | - | 0.11 | 0.15
22H | Acciaio al carbonio3) | Bonificato | 0.5 | - | 0.05 | 0.05
33H | Acciaio al carbonio3) | Bonificato | 0.5 | - | 0.05 | 0.05
45H | Acciaio legato3), 4) | Bonificato | 0.5 | 0.19 | 0.05 | 0.05

## caratteristiche meccaniche
CARATTERISTICHE MECCANICHE |  | Classe di resistenza
|  |  | 14H | 22H | 33H | 45H
Durezza Vickers HV10 |  | min. | 140 | 220 | 330 | 450
|  | max. | 290 | 300 | 440 | 560
Durezza Brinnel HB, F=30D2 |  | min | 133 | 209 | 314 | 428
|  | max. | 276 | 285 | 418 | 532
Durezza Rockwell | HRB | min. | 75 | 95 | - | -
|  | max. | 105 | 2) | - | -
| HRC | min. | - | 2) | 33 | 45
|  | max. | - | 30 | 44 | 53
Resistenza alla torsione |  |  | - | - | - | vedere prospetto 5
Altezza minima E nel filetto della zona non decarburata |  |  |  |  | 2/3 | 3/4
[5 empty] | H 1 | H 1
Profondità massima G della decarburazione totale |  | mm | - | 0.015 | 0.015 | 3
Durezza superficiale HV 0,3 |  | max. | - | 320 | 450 | 580

## coppia di prova
COPPIA DI PROVA
Diametro nominale di filettatura | Estremità piana | Lunghezza minima della vite per la prova (mm) |  | Estremità a coppa | Coppia di prova (Nm)
|  | Estremità conica | Estremità cilindrica
3 | 4 | 5 | 6 | 5 | 0.9
4 | 5 | 6 | 8 | 6 | 2.5
5 | 6 | 8 | 8 | 6 | 5
6 | 8 | 8 | 10 | 8 | 8.5
8 | 10 | 10 | 12 | 10 | 20
10 | 12 | 12 | 16 | 12 | 40
12 | 16 | 16 | 20 | 16 | 65
16 | 20 | 20 | 25 | 20 | 160
20 | 25 | 25 | 30 | 25 | 310
24 | 30 | 30 | 35 | 30 | 520