## car chimiche
CARATTERISTICHE CHIMICHE
Classe di resistenza |  |  | Composizione chimica
Limiti di analisi (analisi sul prodotto), %
|  |  | C | Mn | P | S
|  |  | max | max | max | max
4 1) | 5 1) | 6 1) | 0.5 | - | 0.06 | 0,150
8 | 9 | 04 1) | 0.58 | 0.25 | 0.06 | 0.15
10 2) |  | 05 1) | 0.58 | 0.3 | 0.048 | 0.058
12 2) |  | - | 0.58 | 0.45 | 0.048 | 0.058

## car meccaniche
CARATTERISTICHE MECCANICHE
Classe di resitenza | Caratteristiche |  |  | FILETTATURA
|  |  |  | oltre | - | M4 | M7 | M10 | M16
|  |  |  | fino a | M4 | M7 | M10 | M16 | M39
4 | Carico unitario di prova | Sp | N/mm2 | 380
| Durezza Vickers | HV | min,, | 188
|  |  | max, | 302
| Dado |  | Stato | NQT1)
|  |  | Tipo | basso
5 | Carico unitario di prova | Sp | N/mm2 | 500
| Durezza Vickers | HV | min,, | 272
|  |  | max, | 353
| Dado |  | Stato | QT 2)
|  |  | Tipo | basso
4 | Carico unitario di prova | Sp | N/mm2 | - |  |  |  |  | 510
| Durezza Vickers | HV | min,, | - |  |  |  |  | 117
|  |  | max, | - |  |  |  |  | 302
| Dado |  | Stato | - |  |  |  |  | NQT1)
|  |  | Tipo | - |  |  |  |  | 1
5 3) | Carico unitario di prova | Sp | N/mm2 |  | 520 | 580 | 590 | 610 | 630
| Durezza Vickers | HV | min,, | 130 |  |  |  |  | 146
|  |  | max, | 302
| Dado |  | Stato | NQT1)
|  |  | Tipo | 1
6 | Carico unitario di prova | Sp | N/mm2 |  | 600 | 670 | 680 | 700 | 720
| Durezza Vickers | HV | min,, | 150 |  |  |  |  | 170
|  |  | max, | 302
| Dado |  | Stato | NQT1)
|  |  | Tipo | 1
8 | Carico unitario di prova | Sp | N/mm2 |  | 800 | 855 | 870 | 880 | 920
| Durezza Vickers | HV | min,, |  | 180 | 200 |  |  | 233
|  |  | max, | 302 |  |  |  |  | 353
| Dado |  | Stato | NQT1) |  |  |  |  | QT2)
|  |  | Tipo | 1
| Carico unitario di prova | Sp | N/mm2 | - |  |  |  |  | 890
| Durezza Vickers | HV | min,, | - |  |  |  |  | 180
|  |  | max, | - |  |  |  |  | 302
| Dado |  | Stato | - |  |  |  |  | NQT1)
|  |  | Tipo | - |  |  |  |  | 2
9 | Carico unitario di prova | Sp | N/mm2 |  | 900 | 915 | 940 | 950 | 920
| Durezza Vickers | HV | min,, |  | 170 | 18
|  |  | max, | 302
| Dado |  | Stato | NQT1)
|  |  | Tipo | 2
10 | Carico unitario di prova | Sp | N/mm2 |  | 1040 | 1040 | 1040 | 1050 | 1060
| Durezza Vickers | HV | min,, | 272
|  |  | max, | 353
| Dado |  | Stato | QT2)
|  |  | Tipo | 1
12 | Carico unitario di prova | Sp | N/mm2 |  | 1140 | 1140 | 1140 | 1170 | -
| Durezza Vickers | HV | min,, | 295 |  |  |  |  | -
|  |  | max, | 353 |  |  |  |  | -
| Dado |  | Stato | QT2) |  |  |  |  | -
|  |  | Tipo | 1 |  |  |  |  | -
| Carico unitario di prova | Sp | N/mm2 |  | 1150 | 1150 | 1160 | 1190 | 1200
| Durezza Vickers | HV | min,, | 272
|  |  | max, | 353
| Dado |  | Stato | QT2)
|  |  | Tipo | 2

## carico di prova
CARICO DI PROVA
Filettatura | Passo P | Sezione resistente nominale del mandrino | Classe di resistenza
|  |  | 4 | 5 | 4 | 5 | 6 | 8 |  | 9 | 10 | 12
|  | As | Carico di prova (Asx Sp) N
| mm | mm2 |  |  | Tipo 1 | Tipo 1 | Tipo 1 | Tipo 1 | Tipo 2 | Tipo 2 | Tipo 1 | Tipo 1 | Tipo 2
M 3 | 0.5 | 5.03 | 1910 | 2500 | - | 2600 | 3000 | 4000 | - | 4500 | 5200 | 5700 | 5800
M 3,5 | 0.6 | 6.78 | 2580 | 3400 | - | 3550 | 4050 | 5400 | - | 6100 | 7050 | 7700 | 7800
M 4 | 0.7 | 8.78 | 3340 | 4400 | - | 4550 | 5250 | 7000 | - | 7900 | 9150 | 10000 | 10100
M 5 | 0.8 | 14.2 | 5400 | 7100 | - | 8250 | 9500 | 12140 | - | 13000 | 14800 | 16200 | 16300
M 6 | 1 | 20.1 | 7640 | 10000 | - | 11700 | 13500 | 17200 | - | 18400 | 20900 | 22900 | 23100
M 7 | 1 | 28.9 | 11000 | 14500 | - | 16800 | 19400 | 24700 | - | 26400 | 30100 | 32900 | 33200
M 8 | 1.25 | 36.6 | 13900 | 18300 | - | 21600 | 24900 | 31800 | - | 34400 | 38100 | 41700 | 42500
M 10 | 1.5 | 58 | 22000 | 29000 | - | 34200 | 39400 | 50500 | - | 54500 | 60300 | 66100 | 67300
M 12 | 1,75 | 84.3 | 32000 | 32200 | - | 51400 | 59000 | 74200 | - | 80100 | 88500 | 98600 | 100300
M 14 | 2 | 115 | 43700 | 57500 | - | 70200 | 80500 | 101200 | - | 109300 | 120800 | 134600 | 136900
M 16 | 2 | 157 | 59700 | 78500 | - | 95800 | 109900 | 138200 | - | 149200 | 164900 | 183700 | 186800
M 18 | 2.5 | 192 | 73000 | 96000 | 97900 | 121000 | 138200 | 176600 | 170900 | 176600 | 203500 | - | 230400
M 20 | 2.5 | 245 | 93100 | 122500 | 125000 | 154400 | 176400 | 225400 | 218100 | 225400 | 259700 | - | 294000
M 22 | 2.5 | 303 | 115100 | 151500 | 154500 | 190900 | 218200 | 278800 | 269700 | 278800 | 321200 | - | 363600
M 24 | 3 | 353 | 134100 | 176500 | 180000 | 222400 | 254200 | 324800 | 314200 | 324800 | 374200 | - | 423600
M 27 | 3 | 459 | 174400 | 229500 | 234100 | 289200 | 330500 | 422300 | 408500 | 422300 | 486500 | - | 550800
M 30 | 3.5 | 561 | 213200 | 280500 | 286100 | 353400 | 403900 | 516100 | 499300 | 516100 | 594700 | - | 673200
M 33 | 3.5 | 694 | 263700 | 347000 | 353900 | 437200 | 499700 | 638500 | 617700 | 638500 | 735600 | - | 832800
M 36 | 4 | 817 | 310500 | 408500 | 416700 | 514700 | 588200 | 751600 | 727100 | 751600 | 866000 | - | 980400
M 39 | 4 | 976 | 370900 | 488000 | 497800 | 614900 | 702700 | 897900 | 868600 | 897900 | 1035000 | - | 1171000